## How to
Outil de choix de matériaux
Application : poutre en flexion simple
Conseils pour utiliser correctement cet outil
Dans la feuille "Outil de calcul" : • Remplissez le tableau "Modélisation de la poutre", puis "Flèche limite" (uiquement la colonne centrale), et cochez si vous souhaitez prendre en compte le poids propre dans le calcul mécanique ou non. • Choisissez le matériau et la section souhaitée pour la poutre en cochant les cases du tableau "Section de la poutre". ATTENTION : vous ne devez sélectionner qu'UNE SEULE SECTION (par exemple, si vous sélectionnez IPE 120 et GL24h, le calculateur ne comprendra pas et les résultats seront faux). • Les résultats s'affichent automatiquement dans le cadre "Résultats". Dans la feuille "Outil de comparaison" : • Pour effectuer une comparaison visuelle de différents matériaux pour votre cas d'étude, copiez les résultats précédement obtenus dans le "Tableau récapitulatif pour la comparaison de matériaux", sous la colonne "Matériau 1". • Répéter les étapes précédentes pour d'autres matériaux ou sections (dans la limite de 5 cas). • Le graphe radar de comparaison se trace automatiquement.
!!!!!!!!!!!!!! NE JAMAIS TOUCHER D'AUTRES CASES QUE CELLES INDIQUÉES DANS CES CONSIGNES !!!!!!!!!!!!!!!!!!!
Edité le 14/09/2026. Cette ressource est une annexe à la ressource « Façade végétalisée en Béton impression 3D – Exploitation pédagogique en pré-bac STI2D AC », E. Celeschi, C. Desodt, H. Horsin Molinaro, 2026
https://sti.eduscol.education.fr/si-ens-paris-saclay/ressources_pedagogiques/facade-vegetalisees-en-beton-impression-3d-exploitation-pedagogique

## Outil de calcul
Outil de choix de matériaux
Application : poutre en flexion simple
Formulaire
Schéma de la poutre
Résultats
[12 empty] | 3.595833 | MPa | ≤ | 19.2 | MPa | Cool, ça fonctionne !
[12 empty] | 5.512938 | mm | ≤ | 15 | mm | Cool, ça fonctionne !
[11 empty] | Masse : | 96.33028 | kg
[11 empty] | CO2 : | 5.3133525 | kgCO2eq
[11 empty] | Prix : | 361.5625 | €
Données du problème
|  | Modélisation de la poutre |  |  | Section de la poutre
|  | L (entre 1 et 7 m) | 5 | m | Acier |  | Béton armé |  | Bois
|  | F (entre 0 et 10 kN) | 1000 | N | IPE 120 | FALSE | C30/37 + 2% acier | FALSE | Pin massif | FALSE
|  | p (entre 0 et 2 kN/m) | 2000 | N/m | IPE 140 | FALSE | C35/45 + 2% acier | FALSE | Chêne massif | FALSE
|  | Poids propre ? | TRUE |  | IPE 180 | FALSE | C40/50 + 2% acier | FALSE | Epicéa massif | FALSE
[5 empty] | IPE 240 | FALSE |  |  | GL24h | TRUE
|  | Flèche limite |  |  | IPE 300 | FALSE | 100*200 mm² | FALSE | GL28h | FALSE
|  |  | 15 | mm | IPE 400 | FALSE | 150*300 mm² | FALSE | GL32h | FALSE
[7 empty] | 200*400 mm² | FALSE
|  | Sécurité |  |  | S235 | FALSE |  |  | 100*200 mm² | FALSE
|  | Coefficient de sécurité | 1 |  | S355 | FALSE |  |  | 150*300 mm² | TRUE
[5 empty] | S460 | FALSE |  |  | 200*400 mm² | FALSE
Ne cocher qu'UNE SEULE SECTION (si vous en cochez plus, les résultats données seront FAUX)
p
F
L/2
L
𝑦 ⃗
𝑥 ⃗
𝑧 ⃗
=
σ_max =
=
R_pe =
=
f_max =
=
f_lim =
f_lim

## Outil de comparaison
Tableau récapitulatif pour comparaison des résultats
Numéro | Matériau n°1 | Matériau n°2 | Matériau n°3 | Matériau n°4 | Matériau n°5
Nom | IPE 140 S235 | C40/50 200*400 cm² | GL24h 150*300 cm²
Contrainte maximale (MPa) | 102.2 | 2.5 | 4
Flèche maximale (mm) | 18.4 | 1 | 5.5
Masse poutre (kg) | 64.5 | 960 | 96.3
Émissions de CO2 (kgCO2eq) | 66.4 | 139.4 | 5.3
Prix matériau seulement (€) | 225.75 | 121.78 | 361.56

## Données et calculs
Section choisie |  |  | Acier, IPE |  |  |  |  | Bois (h = 2b) |  |  |  |  | Béton et armatures (2% en masse de béton, h = 2b)
Nom | GL24h |  | IPE 120 | A | 0.00132 | m^2 |  | Pin massif | fcok | 50 | MPa |  | C30/37 | ft | 2.9 | MPa
A | 0.045 |  |  | IGy | 3.18e-06 | m^4 |  |  | E | 12000000000 | Pa |  |  | GWP | 0.1058675 | kgCO2eq/kg
IGy | 0.0003375 |  |  | G | 10.4 | kg/m |  |  | G | 540 | kg/m^3 |  |  | Prix | 0.06472083 | €/kg
G | 19.26606 |  |  | h | 0.12 | m |  |  | GWP | 0.0437313 | kgCO2eq/kg
Re | 19.2 | [7 empty] | Prix | 0.07222222 | €/kg |  | C35/45 | ft | 3.2 | MPa
E | 11500000000 |  | IPE 140 | A | 0.00164 | m^2 | [7 empty] | GWP | 0.1152404 | kgCO2eq/kg
h | 0.3 |  |  | IGy | 5.41e-06 | m^4 |  | Chêne massif | fcok | 60 | MPa |  |  | Prix | 0.06835417 | €/kg
GWP | 0.05515766 |  |  | G | 12.9 | kg/m |  |  | E | 13000000000 | Pa
Prix | 3.753363 |  |  | h | 0.14 | m |  |  | G | 780 | kg/m^3 |  | C40/50 | ft | 3.5 | MPa
[9 empty] | GWP | 0.03027551 | kgCO2eq/kg |  |  | GWP | 0.1246133 | kgCO2eq/kg
Calculs |  |  | IPE 180 | A | 0.00271 | m^2 |  |  | Prix | 0.2435897 | €/kg |  |  | Prix | 0.07445 | €/kg
|  |  |  | IGy | 1.317e-05 | m^4
L | 5 |  |  | G | 18.8 | kg/m |  | Epicea massif | fcok | 45 | MPa |  |  | E | 35000000000 | Pa
p | 2000 |  |  | h | 0.18 | m |  |  | E | 11000000000 | Pa
g | 189 | [7 empty] | G | 460 | kg/m^3 |  |  | G | 2400 | kg/m^3
F | 1000 |  | IPE 240 | A | 0.00391 | m^2 |  |  | GWP | 0.05133674 | kgCO2eq/kg
Mmax | 8090.625 |  |  | IGy | 3.892e-05 | m^4 |  |  | Prix | 0.1 | €/kg |  |  | Prix armatures | 2.62 | €/kg
sigma max | 3595833.3 |  |  | G | 30.7 | kg/m
f max | 0.005512938 |  |  | h | 0.24 | m |  | GL24h | ftok | 19.2 | MPa
[9 empty] | E | 11500000000 | Pa
|  |  | IPE 300 | A | 0.00538 | m^2 |  |  | G | 428.1346 | kg/m^3
|  |  |  | IGy | 8.356e-05 | m^4 |  |  | GWP | 0.05515766 | kgCO2eq/kg
|  |  |  | G | 42.2 | kg/m |  |  | Prix | 3.753363 | €/kg
|  |  |  | h | 0.3 | m
[8 empty] | GL28h | ftok | 22.3 | MPa
|  |  | IPE 400 | A | 0.00845 | m^2 |  |  | E | 126000000000 | Pa
|  |  |  | IGy | 0.0002313 | m^4 |  |  | G | 468.9093 | kg/m^3
|  |  |  | G | 66.3 | kg/m |  |  | GWP | 0.05036134 | kgCO2eq/kg
|  |  |  | h | 0.4 | m |  |  | Prix | 3.426984 | €/kg
|  |  |  | E | 210000000000 | Pa |  | GL32h | ftok | 25.6 | MPa
[9 empty] | E | 142000000000 | Pa
|  |  |  | GWP | 1.02887 | kgCO2eq/kg |  |  | G | 499.4903 | kg/m^3
[9 empty] | GWP | 0.04727799 | kgCO2eq/kg
|  |  |  | Prix | 3.5 | €/kg |  |  | Prix | 3.217168 | €/kg
Graphe radar
|  | Max de tout le tableau |  |  | %
|  | Contrainte maximale (MPa) | 102.2 |  | Contrainte maximale | 100 | 2.446184 | 3.913894 | 0 | 0
|  | Flèche maximale (mm) | 18.4 |  | Flèche maximale | 100 | 5.434783 | 29.8913 | 0 | 0
|  | Masse poutre (kg) | 960 |  | Masse poutre | 6.71875 | 100 | 10.03125 | 0 | 0
|  | Émissions de CO2 (kgCO2eq) | 139.4 |  | Émissions de CO2 | 47.63271 | 100 | 3.802009 | 0 | 0
|  | Prix (€) | 361.56 |  | Prix | 62.43777 | 33.68182 | 100 | 0 | 0
https://www.researchgate.net/figure/Mechanical-properties-of-materials-GL24h-GL28h-GL32h-Glued-Laminated-Timber-grades_tbl1_339994559?__cf_chl_tk=niwaSVCycflSTh7lVuv8IfAuovrpUgF1ZDhHzHhozTk-1747433748-1.0.1.1-dTnbIwhFdOPJhyH5SMbZTTJOIPQY4auv7F3FpGldCv4
https://fr.wikipedia.org/wiki/Densit%C3%A9_du_bois#:~:text=Les%20bois%20ont%20des%20masses,et%20800%20kg%2Fm3.
chrome-extension://efaidnbmnnnibpcajpcglclefindmkaj/https://www.forestiere-cdc.fr/sites/default/files/2019-04/indicateur2019_prix%20des%20bois.pdf
https://www.chausson.fr/materiaux/lamelle-colle-sapin-gl24h-bois-non-traite-90x320mm-p-66025-7
chrome-extension://efaidnbmnnnibpcajpcglclefindmkaj/https://www.lignum.ch/files/_migrated/content_uploads/Propri%C3%A9t%C3%A9s_m%C3%A9caniques_du_bois_01.pdf