## pénétromètre
PROCES VERBAL D'ESSAI
Cuir - Détermination de l'imperméabilité à l'eau des cuirs souples - Partie 1 : compression linéaire répétée (pénètromètre)
Référence : ISO 54003-1 janv 2013
Indice de classement AFNOR : NFG 52-015-1
Conditions de l’essai (G52-001)
Conditionnement 48h avant l’essai | valeurs relevées
Hygrométrie (65% ±2%) | 65%
température (20° C ±2°) | 18°
Date de l'essai : 24/03/2014
Amplitude : 10% (non donné dans l'énoncé)
côté fleur au contact de l'eau
| éprouvette 1 | éprouvette 2 | éprouvette 3 | moyenne
Masse initiale de l'éprouvette sans support en g | 4.22 | 4.4 | 4.44 | 4.353333
Masse initiale de l'éprouvette avec support en g | 111.74 | 111.94 | 111.59 | 111.7567
Masse après test de l'éprouvette sans support en g | 6.06 | 5.77 | 5.7 | 5.843333
Masse après test de l'éprouvette sans support en g | 113.57 | 113.26 | 112.89 | 113.24
temps de traversée | 3 | 1 | 0.58 | 1.526667
quantité d'eau absorbée sans support | 1.84 | 1.37 | 1.26 | 1.49 | 1.486667
quantité d'eau absorbée avec support | 1.83 | 1.32 | 1.3 | 1.483333
Romans le 16/04/2014
Le temps de traversée de l'eau est très rapide et ne permettra pas à ce cuir de garantir l'étanchéité de la chaussure. Temps de pénétration moyen de 1,53 min pour 1,49g d'eau absorbé.
A utiliser pour de sproduits ne nécessitant pas d'imperméabilité à l'eau.
Présentation de l'essai :
en conformité aux données indiquées dans lanorme.
notamment :
la date de l'essai,
l'amplitude et le côté du cuir au contact de l'eau.
Ne pas oublier de calculer les valeurs indiquées dans la norme, à savoir les valeurs moyennes.