## Feuille1
[15 empty] | energie | Energie totale | Energie totale | Coût énergie | Coût total | Coût de revient
BATTERIE | Référence | Tension | Capacité | Nb Cycles | Rendement | Longueur | Largeur | Hauteur | Volume | Masse | Prix | Energie stockée | Densité | Densité | consommée | consommée pour | stockée pour | consommée pour | d' utilisation | du kWh stocké
|  |  |  | Charge / décharge | [7 empty] | dans la batterie | massique | volumique | pour une charge | tous les cycles | tous les cycles | tous les cycles
Type |  | Volts | Ah |  |  | dm | dm | dm | dm3 | kg | € | Wh | Wh/kg | Wh/dm3 | Wh | kWh | kWh | € | € | €
Plomb | HR9 12 | 12 | 9 | 1000 | 0.5 | 1.51 | 0.65 | 0.94 | 12 | 2.75 | 23.78 | 108 | 39 | 9 | 216 | 216 | 108 | 31.104 | 54.884 | 0.5081852
Li Ion | YTX9-BS | 12 | 9 | 1000 | 0.9 | 1.5 | 0.87 | 0.93 | 1.21365 | 0.7 | 90.22 | 108 | 154 | 88 | 120 | 120 | 108 | 17.28 | 107.5 | 0.9953704
Ni Cd | D 10S2P ST2 | 12 | 9 | 2000 | 0.7 | 1.68 | 1.356 | 0.66 | 1.5035328 | 3.04 | 244 | 108 | 35 | 71 | 154 | 308 | 216 | 44.352 | 288.352 | 1.334963
Prix KWh
€
0.144